## 2017年度(平成29年度)
YEAR | KIND | EID | EOID | MAPTO | MTIME | DATE_FROM | DATE_TO | OWNER | 種別 | 言語 | 招待 | 審査 | カテゴリ | 共著種別 | 学究種別 | 組織 | 著者 | 題名 | 副題 | 要約 | キーワード | 発行所 | 誌名 | 巻 | 号 | 頁 | 都市 | 年月日 | URL | DOI | PMID | CRID | NAID | WOS | Scopus | 機関リポジトリ | 評価値 | 被引用数 | 指導教員 | 備考 | Scopus.eid | 教員名 | 職位(当時) | 所属(当時) | 専門分野
2017 | 学術論文 (審査論文) | 322384 | 931699 | 0 | 2018-11-22T07:41:45 |  |  | 326977 | 学術論文 | 英語 |  |  |  | 国内共著 |  | 大学院社会産業理工学研究部.フロンティア研究センター.光ナノテクノロジー研究部門.ナノマテリアルテクノロジー分野(日亜寄附講座) | 盧 翔孟, 熊谷 直人, 南 康夫, 北田 貴弘, 井須 俊郎 | Effects of Sb-soak on InAs quantum dots grown on (001) and (113)B GaAs substrates |  | We have investigated the effects of Sb-soak on InAs quantum dots (QDs) grown on (001) and (113)B GaAs substrates by molecular beam epitaxy. Surface morphologies of the QDs were characterized by atomic force microscopy. The optical properties of buried QDs were investigated by photoluminescence (PL). We showed that effects of Sb-soak on density and PL of (001) and (113)B QDs were quite different. The increased density and blue-shift of (001) QDs can be explained by the surfactant effect of Sb atoms which increase the areal density of the kinks for nucleation. On the other hand, for (113)B QDs, the incorporation effect should be responsible for the red-shift because the Sb atoms may be diffused into QDs. | 分子線エピタキシー, 量子ドット, GaAs, Sb-soak | Elsevier Science B.V. | Journal of Crystal Growth(0022-0248)[0022-0248] | 477 |  | 221 224 |  | 20171101 |  | 10.1016/j.jcrysgro.2017.01.024 |  |  |  |  | 2-s2.0-85009959438 |  |  |  |  | 「国際会議」として別データ有り EID=320250, Available online 17 January 2017 | 2-s2.0-85009959438 | 盧 翔孟 南 康夫 北田 貴弘 | 特任助教 特任准教授 特任教授 | 大学院社会産業理工学研究部.理工学域.ナノマテリアルテクノロジー(日亜) 大学院社会産業理工学研究部.理工学域.ナノマテリアルテクノロジー(日亜) 大学院社会産業理工学研究部.理工学域.ナノマテリアルテクノロジー(日亜) | 半導体量子工学 光物性物理学, テラヘルツ科学, 超高速分光 半導体量子工学
2017 | 学術論文 (審査論文) | 322443 | 931700 | 0 | 2018-11-22T07:41:46 |  |  | 326977 | 学術論文 | 英語 | [5 empty] | 大学院社会産業理工学研究部.フロンティア研究センター.光ナノテクノロジー研究部門.ナノマテリアルテクノロジー分野(日亜寄附講座) | 盧 翔孟, Hiroto Ota, 熊谷 直人, 南 康夫, 北田 貴弘, 井須 俊郎 | Two-color surface-emitting lasers by a GaAs-based coupled multilayer cavity structure for coherent terahertz light sources |  | Two-color surface-emitting lasers were fabricated using a GaAs-based coupled multilayer cavity structure grown by molecular beam epitaxy. InGaAs/GaAs multiple quantum wells were introduced only in the upper cavity for two-mode emission in the near-infrared region. Two-color lasing of the device was successfully demonstrated under pulsed current operations at room temperature. We also observed good temporal coherence of the two-color laser light using a Michelson interferometer. A coherent terahertz source is expected when a wafer-bonded coupled cavity consisting of (001) and non-(001) epitaxial films is used for the two-color laser device, in which the difference-frequency generation can be enabled by the second-order nonlinear response in the lower cavity. | Two-color surface-emitting laser, Coupled cavity, Semiconducting III-V materials, Coherent terahertz source | Elsevier Science B.V. | Journal of Crystal Growth(0022-0248)[0022-0248] | 477 |  | 249 252 |  | 20171101 |  | 10.1016/j.jcrysgro.2017.01.049 | [9 empty] | Available online 31 January 2017 | 2-s2.0-85011993342 | 盧 翔孟 南 康夫 北田 貴弘 | 特任助教 特任准教授 特任教授 | 大学院社会産業理工学研究部.理工学域.ナノマテリアルテクノロジー(日亜) 大学院社会産業理工学研究部.理工学域.ナノマテリアルテクノロジー(日亜) 大学院社会産業理工学研究部.理工学域.ナノマテリアルテクノロジー(日亜) | 半導体量子工学 光物性物理学, テラヘルツ科学, 超高速分光 半導体量子工学
2017 | 学術論文 (審査論文) | 322482 | 850852 | 0 | 2017-03-21T04:16:55 |  |  | 315295 | 学術論文 | 英語 |  | Peer Review |  |  |  |  | M. Nishikino, N. Hasegawa, T. Tomita, 南 康夫, T. Eyama, N. Kakimoto, R. Izutsu, M. Baba, T. Kawachi, T. Suemoto | Formation of x-ray Newton's rings from nano-scale spallation shells of metals in laser ablation |  |  |  |  | AIP Advances(2158-3226)[2158-3226] | 7 |  | 015311 015311 |  | 20179999 |  | 10.1063/1.4975218 | [10 empty] | 2-s2.0-85010755955 | 南 康夫 | 特任准教授 | 大学院社会産業理工学研究部.理工学域.ナノマテリアルテクノロジー(日亜) | 光物性物理学, テラヘルツ科学, 超高速分光
2017 | 学術論文 (審査論文) | 335212 | 932334 | 0 | 2018-11-26T09:09:08 |  |  | 326977 | 学術論文 | 英語 | [6 empty] | 盧 翔孟, 熊谷 直人, 南 康夫, 北田 貴弘 | Sublattice reversal in GaAs/Ge/GaAs heterostructures grown on (113)B GaAs substrates |  | GaAs/Ge/GaAs heterostructures were grown on high-index (113)B GaAs substrates by molecular beam epitaxy. Sublattice reversal in GaAs/Ge/GaAs was identified by comparing the anisotropic etching profile of the epitaxial sample with that for reference (113)A and (113)B GaAs substrates. The shape of the resulting mesa for the lower GaAs layer was similar to that for the reference (113)B GaAs substrate, whereas that for the upper GaAs layer was similar to that for the reference (113)A GaAs substrate. An atomic-resolution analysis was also conducted by mapping using energy-dispersive X-ray spectroscopy, whereby the sublattice reversal was directly observed through the atomic arrangements. |  |  | Applied Physics Express(1882-0786)[1882-0786] | 11 | 1 | 015501 015501 |  | 20180100 |  | 10.7567/APEX.11.015501 | [10 empty] | 2-s2.0-85039987566 | 盧 翔孟 南 康夫 北田 貴弘 | 特任助教 特任准教授 特任教授 | 大学院社会産業理工学研究部.理工学域.ナノマテリアルテクノロジー(日亜) 大学院社会産業理工学研究部.理工学域.ナノマテリアルテクノロジー(日亜) 大学院社会産業理工学研究部.理工学域.ナノマテリアルテクノロジー(日亜) | 半導体量子工学 光物性物理学, テラヘルツ科学, 超高速分光 半導体量子工学
2017 | 学術論文 (審査論文) | 336853 | 933691 | 0 | 2018-12-02T13:04:05 |  |  | 326977 | 学術論文 | 英語 | [6 empty] | J. Takeda, K. Yoshioka, 南 康夫, I. Katayama | Nanoscale electron manipulation in metals with intense THz electric felds |  |  |  |  | Journal of Physics D: Applied Physics(1361-6463)[1361-6463] | 51 |  | 103001 103001 |  | 20180215 |  | 10.1088/1361-6463/aaa8c7 | [9 empty] | (Invited) | 2-s2.0-85042364315 | 南 康夫 | 特任准教授 | 大学院社会産業理工学研究部.理工学域.ナノマテリアルテクノロジー(日亜) | 光物性物理学, テラヘルツ科学, 超高速分光
2017 | 学術論文 (審査論文) | 336854 | 963730 | 0 | 2019-09-19T10:59:57 |  |  | 326977 | 学術論文 | 英語 | [6 empty] | K. Maekawa, K. Yanagi, 南 康夫, M. Kitajima, I. Katayama, J. Takeda | Bias-induced modulation of ultrafast carrier dynamics in metallic single-walled carbon nanotubes |  |  |  |  | Physical Review B(2469-9950)[2469-9950] | 97 |  | 075435 075435 |  | 20180222 |  | 10.1103/PhysRevB.97.075435 |  |  |  |  | 2-s2.0-85043785727 | [5 empty] | 2-s2.0-85043785727 | 南 康夫 | 特任准教授 | 大学院社会産業理工学研究部.理工学域.ナノマテリアルテクノロジー(日亜) | 光物性物理学, テラヘルツ科学, 超高速分光
2017 | 学術論文 (審査論文) | 336809 | 933763 | 0 | 2018-12-02T13:57:57 |  |  | 326977 | 学術論文 | 英語 | [6 empty] | 北田 貴弘, 盧 翔孟, 南 康夫, 熊谷 直人, 森田 健 | Room-temperature two-color lasing by current injection into a GaAs/AlGaAs coupled multilayer cavity fabricated by wafer bonding |  | Room-temperature two-color lasing was demonstrated by current injection into a GaAs/AlGaAs coupled multilayer cavity for terahertz emitting devices utilizing its difference-frequency generation (DFG) inside the structure. We prepared two epitaxial wafers with (001) and (113)B orientations and they were directly bonded to form the coupled multilayer cavity. The (001) side cavity contains two types of InGaAs multiple quantum wells to realize optical gain for two-color lasing while a single GaAs layer of the (113)B side cavity is a nonlinear medium for efficient DFG. Lasing behavior was clearly observed for two modes under pulsed current conditions at room temperature. We found that the intensity relation between two-color lasings was dependent on the pulse duration because of the different temporal profiles of emission intensity. Simultaneous two-color lasing in the device was also confirmed by measuring the sum-frequency generation signal using a beta barium borate crystal. |  | 応用物理学会 | Japanese Journal of Applied Physics(1347-4065)[1347-4065] | 57 | 4S | 04FH03 04FH03 |  | 20180301 |  | 10.7567/JJAP.57.04FH03 | [9 empty] | 「国際会議」として別データ有り EID=333737 | 2-s2.0-85044446166 | 盧 翔孟 南 康夫 北田 貴弘 | 特任助教 特任准教授 特任教授 | 大学院社会産業理工学研究部.理工学域.ナノマテリアルテクノロジー(日亜) 大学院社会産業理工学研究部.理工学域.ナノマテリアルテクノロジー(日亜) 大学院社会産業理工学研究部.理工学域.ナノマテリアルテクノロジー(日亜) | 半導体量子工学 光物性物理学, テラヘルツ科学, 超高速分光 半導体量子工学
2017 | 学術論文 (審査論文) | 336904 | 933764 | 0 | 2018-12-02T13:58:19 |  |  | 326977 | 学術論文 | 英語 | [6 empty] | 盧 翔孟, 熊谷 直人, 南 康夫, 北田 貴弘 | Sublattice reversal in GaAs/Ge/GaAs (113)B heterostructures and its application to THz emitting devices based on a coupled multilayer cavity |  | We fabricated a coupled multilayer cavity with a GaAs/Ge/GaAs sublattice reversal structure for terahertz emission application. Sublattice reversal in GaAs/Ge/GaAs was confirmed by comparing the anisotropic etching profile of an epitaxial sample with those of reference (113)A and (113)B GaAs substrates. The interfaces of GaAs/Ge/GaAs were evaluated at the atomic level by scanning transmission electron microscopy (STEM) and energy-dispersive X-ray spectroscopy (EDX) mapping. Defect-free GaAs/Ge/GaAs heterostructures were observed in STEM images and the sublattice lattice was directly seen through atomic arrangements in EDX mapping. A GaAs/AlAs coupled multilayer cavity with a sublattice reversal structure was grown on the (113)B GaAs substrate after the confirmation of sublattice reversal. Smooth GaAs/AlAs interfaces were formed over the entire region of the coupled multilayer cavity structure both below and above the Ge layer. Two cavity modes with a frequency difference of 2.9 THz were clearly observed. |  |  | Japanese Journal of Applied Physics(1347-4065)[1347-4065] | 57 | 4S | 04FH07 04FH07 |  | 20180313 |  | 10.7567/JJAP.57.04FH07 |  |  |  |  | 2-s2.0-85044456924 |  |  |  |  | 「国際会議」として別データ有り EID=333735 | 2-s2.0-85044456924 | 盧 翔孟 南 康夫 北田 貴弘 | 特任助教 特任准教授 特任教授 | 大学院社会産業理工学研究部.理工学域.ナノマテリアルテクノロジー(日亜) 大学院社会産業理工学研究部.理工学域.ナノマテリアルテクノロジー(日亜) 大学院社会産業理工学研究部.理工学域.ナノマテリアルテクノロジー(日亜) | 半導体量子工学 光物性物理学, テラヘルツ科学, 超高速分光 半導体量子工学
2017 | 国際会議 | 336856 | 948361 | 0 | 2019-06-17T06:20:34 |  |  | 326977 | 国際会議 | 英語 | [6 empty] | I. Katayama, R. Xu, 南 康夫, K. Yanagi, M. Kitajima, J. Takeda | Chirality Dependent Coherent Phonon Dynamics in Carbon Nanotube Solutions |  |  |  |  | The Conference on Lasers and Electro-Optics (CLEO 2017) |  |  | FTh3F.6 FTh3F.6 | San Jose, USA | 20170500 |  | 10.1364/CLEO_QELS.2017.FTh3F.6 |  |  |  |  | 2-s2.0-85044156256 | [5 empty] | 2-s2.0-85044156256 | 南 康夫 | 特任准教授 | 大学院社会産業理工学研究部.理工学域.ナノマテリアルテクノロジー(日亜) | 光物性物理学, テラヘルツ科学, 超高速分光
2017 | 国際会議 | 324602 | 931753 | 0 | 2018-11-22T07:46:09 |  |  | 326977 | 国際会議 | 英語 | [6 empty] | 盧 翔孟, 南 康夫, 北田 貴弘 | Sublattice reversal in GaAs/Ge/GaAs (113)B heterostructures grown by MBE |  |  |  |  | The 44rd International Symposium on Compound Semiconductor(ISCS2017) |  | B8.6 |  | Berlin, Germany | 20170518 | [13 empty] | 盧 翔孟 南 康夫 北田 貴弘 | 特任助教 特任准教授 特任教授 | 大学院社会産業理工学研究部.理工学域.ナノマテリアルテクノロジー(日亜) 大学院社会産業理工学研究部.理工学域.ナノマテリアルテクノロジー(日亜) 大学院社会産業理工学研究部.理工学域.ナノマテリアルテクノロジー(日亜) | 半導体量子工学 光物性物理学, テラヘルツ科学, 超高速分光 半導体量子工学
2017 | 国際会議 | 333732 | 917218 | 0 | 2018-08-06T10:18:17 |  |  | 326977 | 国際会議 | 英語 | [6 empty] | 森田 健, Haruka Takaiwa, 北田 貴弘, Yoshihiro Ishitani | Influence of the above-barrier illumination on spin relaxation time of InGaAs/InAlAs multiple quantum wells |  |  |  |  | 9th International School and Conference on Spintronics and Quantum Information Technology(SpinTECH ) |  | B86 |  | 福岡 | 20170607 | [13 empty] | 北田 貴弘 | 特任教授 | 大学院社会産業理工学研究部.理工学域.ナノマテリアルテクノロジー(日亜) | 半導体量子工学
2017 | 国際会議 | 336855 | 917219 | 0 | 2018-08-06T10:18:18 |  |  | 326977 | 国際会議 | 英語 | [6 empty] | M. Kobayashi, Y. Arashida, 南 康夫, J. Takeda, J. A. Johnson, I. Katayama | High-Repetition-Rate Single-Shot Spectroscopy of Photoinduced Phase-Change Materials |  |  |  |  | The 24th Congress of the International Commission for Optics (ICO-24) |  |  |  | Tokyo | 20170800 | [13 empty] | 南 康夫 | 特任准教授 | 大学院社会産業理工学研究部.理工学域.ナノマテリアルテクノロジー(日亜) | 光物性物理学, テラヘルツ科学, 超高速分光
2017 | 国際会議 | 333735 | 927910 | 0 | 2018-10-17T05:25:05 |  |  | 326977 | 国際会議 | 英語 |  |  |  | 国内共著 |  |  | 盧 翔孟, 南 康夫, 熊谷 直人, 北田 貴弘 | Sublattice Reversal in GaAs/Ge/GaAs (113)B heterostructures and its application to THz emitting devices based on a coupled multilayer cavity |  |  |  |  | 2017 International Conference on Solid State Devices and Materials (SSDM2017) | 57 | 4 | G-3-02 G-3-02 | 仙台 | 20170921 |  | 10.7567/JJAP.57.04FH07 |  |  |  |  | 2-s2.0-85044456924 |  |  |  |  | 「学術論文(審査論文)」として別データ有り EID=336904 | 2-s2.0-85044456924 | 盧 翔孟 南 康夫 北田 貴弘 | 特任助教 特任准教授 特任教授 | 大学院社会産業理工学研究部.理工学域.ナノマテリアルテクノロジー(日亜) 大学院社会産業理工学研究部.理工学域.ナノマテリアルテクノロジー(日亜) 大学院社会産業理工学研究部.理工学域.ナノマテリアルテクノロジー(日亜) | 半導体量子工学 光物性物理学, テラヘルツ科学, 超高速分光 半導体量子工学
2017 | 国際会議 | 333737 | 927912 | 0 | 2018-10-17T05:37:29 |  |  | 326977 | 国際会議 | 英語 |  |  |  | 国内共著 |  |  | 北田 貴弘, 盧 翔孟, 南 康夫, 熊谷 直人, 森田 健 | Room-Temperature Two-Color Lasing by Current Injection into a GaAs/AlGaAs Coupled Multilayer Cavity Fabricated by Wafer Bonding |  |  |  |  | 2017 International Conference on Solid State Devices and Materials (SSDM2017) | 57 | 4 | G-3-07 G-3-07 | 仙台 | 20170921 |  | 10.7567/JJAP.57.04FH03 |  |  |  |  | 2-s2.0-85044446166 |  |  |  |  | 「学術論文(審査論文)」として別データ有り EID=336809 | 2-s2.0-85044446166 | 盧 翔孟 南 康夫 北田 貴弘 | 特任助教 特任准教授 特任教授 | 大学院社会産業理工学研究部.理工学域.ナノマテリアルテクノロジー(日亜) 大学院社会産業理工学研究部.理工学域.ナノマテリアルテクノロジー(日亜) 大学院社会産業理工学研究部.理工学域.ナノマテリアルテクノロジー(日亜) | 半導体量子工学 光物性物理学, テラヘルツ科学, 超高速分光 半導体量子工学
2017 | 国際会議 | 323832 | 855750 | 0 | 2017-05-23T08:45:51 |  |  | 315295 | 国際会議 | 英語 |  |  | 研究 |  |  |  | M. Nishikino, N. Hasegawa, T. Tomita, 南 康夫, T. Eyama, N. Kakimoto, R. Izutsu, M. Baba, T. Kawachi, T. Suemoto | Observation of fs-laser spallative ablation using soft X-ray laser probe |  |  |  |  | Proceedings of SPIE(0277-786X)[0277-786X] | 10091 |  | 100910O 100910O | サンフランシスコ | 20179999 |  | 10.1117/12.2255725 | [10 empty] | 2-s2.0-85020242269 | 南 康夫 | 特任准教授 | 大学院社会産業理工学研究部.理工学域.ナノマテリアルテクノロジー(日亜) | 光物性物理学, テラヘルツ科学, 超高速分光
2017 | 国内講演発表 | 324672 | 931752 | 0 | 2018-11-22T07:46:08 |  |  | 326977 | 国内講演発表 | 中国語 | 招待 | [5 empty] | 盧 翔孟, 南 康夫, 北田 貴弘 | Study of MBE Growth on high-index GaAs substrate for THz devices |  |  |  |  | 2017 Xiamen University Nanqiang Youth Scholar Forum |  |  |  | Xiamen, China | 20170410 | [13 empty] | 盧 翔孟 南 康夫 北田 貴弘 | 特任助教 特任准教授 特任教授 | 大学院社会産業理工学研究部.理工学域.ナノマテリアルテクノロジー(日亜) 大学院社会産業理工学研究部.理工学域.ナノマテリアルテクノロジー(日亜) 大学院社会産業理工学研究部.理工学域.ナノマテリアルテクノロジー(日亜) | 半導体量子工学 光物性物理学, テラヘルツ科学, 超高速分光 半導体量子工学
2017 | 国内講演発表 | 327051 | 931697 | 0 | 2018-11-22T07:41:44 |  |  | 326977 | 国内講演発表 | 日本語 | [6 empty] | 盧 翔孟, 南 康夫, 熊谷 直人, 森田 健, 北田 貴弘 | InGaAs量子井戸を活性層とする結合共振器への電流注入による室温ニ波長レーザー発振 |  |  |  |  | 2017年度応用物理・物理系学会中国四国支部合同学術講演会 | Ep-6-P80 |  |  |  | 20170729 | [13 empty] | 盧 翔孟 南 康夫 北田 貴弘 | 特任助教 特任准教授 特任教授 | 大学院社会産業理工学研究部.理工学域.ナノマテリアルテクノロジー(日亜) 大学院社会産業理工学研究部.理工学域.ナノマテリアルテクノロジー(日亜) 大学院社会産業理工学研究部.理工学域.ナノマテリアルテクノロジー(日亜) | 半導体量子工学 光物性物理学, テラヘルツ科学, 超高速分光 半導体量子工学
2017 | 国内講演発表 | 327054 | 931698 | 0 | 2018-11-22T07:41:45 |  |  | 326977 | 国内講演発表 | 日本語 | [6 empty] | 南 康夫, 盧 翔孟, 熊谷 直人, 森田 健, 北田 貴弘 | InAs量子ドットをもつGaAs結合共振器からの電流注入によるレーザー発振 |  |  |  |  | 2017年度応用物理・物理系学会中国四国支部合同学術講演会 | Ep-7-P81 |  |  |  | 20170729 | [13 empty] | 盧 翔孟 南 康夫 北田 貴弘 | 特任助教 特任准教授 特任教授 | 大学院社会産業理工学研究部.理工学域.ナノマテリアルテクノロジー(日亜) 大学院社会産業理工学研究部.理工学域.ナノマテリアルテクノロジー(日亜) 大学院社会産業理工学研究部.理工学域.ナノマテリアルテクノロジー(日亜) | 半導体量子工学 光物性物理学, テラヘルツ科学, 超高速分光 半導体量子工学
2017 | 国内講演発表 | 332307 | 869422 | 0 | 2017-08-24T04:26:12 |  |  | 326977 | 国内講演発表 | 中国語 | [6 empty] | 盧 翔孟, 熊谷 直人, 南 康夫, 北田 貴弘 | Sublattice reversal in GaAs/Ge/GaAs heterostructures |  |  |  |  | The 12th National Conference on Molecular Beam Epitaxy | P125 |  |  | Taiyuan Shanxi Chaina | 20170817 | [13 empty] | 盧 翔孟 南 康夫 北田 貴弘 | 特任助教 特任准教授 特任教授 | 大学院社会産業理工学研究部.理工学域.ナノマテリアルテクノロジー(日亜) 大学院社会産業理工学研究部.理工学域.ナノマテリアルテクノロジー(日亜) 大学院社会産業理工学研究部.理工学域.ナノマテリアルテクノロジー(日亜) | 半導体量子工学 光物性物理学, テラヘルツ科学, 超高速分光 半導体量子工学
2017 | 国内講演発表 | 333384 | 871962 | 0 | 2017-09-11T01:14:35 |  |  | 326977 | 国内講演発表 | 日本語 | [6 empty] | 盧 翔孟, 南 康夫, 熊谷 直人, 北田 貴弘 | MBEによる(113)Bと(113)A GaAs基板上におけるGaAs/Ge/GaAsヘテロ構造の成長 |  |  |  |  | 第78回応用物理学会秋季学術講演会 |  |  | 5p-C21-9 5p-C21-9 | 福岡 | 20170905 | [13 empty] | 盧 翔孟 南 康夫 北田 貴弘 | 特任助教 特任准教授 特任教授 | 大学院社会産業理工学研究部.理工学域.ナノマテリアルテクノロジー(日亜) 大学院社会産業理工学研究部.理工学域.ナノマテリアルテクノロジー(日亜) 大学院社会産業理工学研究部.理工学域.ナノマテリアルテクノロジー(日亜) | 半導体量子工学 光物性物理学, テラヘルツ科学, 超高速分光 半導体量子工学
2017 | 国内講演発表 | 333391 | 871970 | 0 | 2017-09-11T01:23:01 |  |  | 326977 | 国内講演発表 | 日本語 | [6 empty] | 南 康夫, 盧 翔孟, 熊谷 直人, 森田 健, 北田 貴弘 | InGaAs量子井戸をもつGaAs結合共振器からの電流注入による2波長レーザー発振 |  |  |  |  | 第78回応用物理学会秋季学術講演会 |  |  | 6p-A405-11 6p-A405-11 | 福岡 | 20170906 | [13 empty] | 盧 翔孟 南 康夫 北田 貴弘 | 特任助教 特任准教授 特任教授 | 大学院社会産業理工学研究部.理工学域.ナノマテリアルテクノロジー(日亜) 大学院社会産業理工学研究部.理工学域.ナノマテリアルテクノロジー(日亜) 大学院社会産業理工学研究部.理工学域.ナノマテリアルテクノロジー(日亜) | 半導体量子工学 光物性物理学, テラヘルツ科学, 超高速分光 半導体量子工学
2017 | 国内講演発表 | 333394 | 871974 | 0 | 2017-09-11T01:26:21 |  |  | 326977 | 国内講演発表 | 日本語 | [6 empty] | 北田 貴弘, 盧 翔孟, 南 康夫, 熊谷 直人, 森田 健 | 高指数面上の副格子交換エピタキシーと面発光テラヘルツ素子 |  |  |  |  | 第78回応用物理学会秋季学術講演会 |  |  | 8p-A203-1 8p-A203-1 | 福岡 | 20170908 | [13 empty] | 盧 翔孟 南 康夫 北田 貴弘 | 特任助教 特任准教授 特任教授 | 大学院社会産業理工学研究部.理工学域.ナノマテリアルテクノロジー(日亜) 大学院社会産業理工学研究部.理工学域.ナノマテリアルテクノロジー(日亜) 大学院社会産業理工学研究部.理工学域.ナノマテリアルテクノロジー(日亜) | 半導体量子工学 光物性物理学, テラヘルツ科学, 超高速分光 半導体量子工学
2017 | 国内講演発表 | 333409 | 872014 | 0 | 2017-09-11T06:01:40 |  |  | 326977 | 国内講演発表 | 日本語 | [6 empty] | 南 康夫, 片山 郁文, 武田 淳, 末元 徹 | Naベータアルミナ内のTHz波誘起イオン伝導 |  |  |  |  | 第78回応用物理学会秋季学術講演会 |  |  | 8p-A405-6 8p-A405-6 | 福岡 | 20170908 | [13 empty] | 南 康夫 | 特任准教授 | 大学院社会産業理工学研究部.理工学域.ナノマテリアルテクノロジー(日亜) | 光物性物理学, テラヘルツ科学, 超高速分光
2017 | 国内講演発表 | 333435 | 917220 | 0 | 2018-08-06T10:18:19 |  |  | 326977 | 国内講演発表 | 英語 | [6 empty] | 森田 健, Haruka Takaiwa, Kohei Kawaguchi, 北田 貴弘, Yoshihiro Ishitani | Spin relaxation time anisotropy of in-plane magnetic fields in InGaAs/InAlAs multiple quantum wells |  |  |  |  | 第78回応用物理学会秋季学術講演会 |  |  | 8a-A413-10 8a-A413-10 | 福岡 | 20170908 | [13 empty] | 北田 貴弘 | 特任教授 | 大学院社会産業理工学研究部.理工学域.ナノマテリアルテクノロジー(日亜) | 半導体量子工学
2017 | 国内講演発表 | 333970 | 873560 | 0 | 2017-10-09T09:34:20 |  |  | 326977 | 国内講演発表 | 日本語 | [6 empty] | 南 康夫, 片山 郁文, 武田 淳, 末元 徹 | テラヘルツ波によるイオン伝導体内の超高速イオンマニピュレーション |  |  |  |  | 日本物理学会2017年秋季大会 |  |  | 21aB21-11 21aB21-11 | 盛岡市 | 20170921 | [13 empty] | 南 康夫 | 特任准教授 | 大学院社会産業理工学研究部.理工学域.ナノマテリアルテクノロジー(日亜) | 光物性物理学, テラヘルツ科学, 超高速分光
2017 | 国内講演発表 | 336085 | 886578 | 0 | 2018-02-01T06:33:26 |  |  | 326977 | 国内講演発表 | 日本語 | [6 empty] | 盧 翔孟, 南 康夫, 熊谷 直人, 森田 健, 北田 貴弘 | ウエハ接合で作製したGaAs/AlGaAs多層膜結合共振器への電流注入による室温二波長レーザ発振 |  |  |  |  | 電子情報通信学会光エレクトロニクス研究会 | 117 | 406 | OPE2017-118 P9-14 |  | 20180125 | [13 empty] | 盧 翔孟 南 康夫 北田 貴弘 | 特任助教 特任准教授 特任教授 | 大学院社会産業理工学研究部.理工学域.ナノマテリアルテクノロジー(日亜) 大学院社会産業理工学研究部.理工学域.ナノマテリアルテクノロジー(日亜) 大学院社会産業理工学研究部.理工学域.ナノマテリアルテクノロジー(日亜) | 半導体量子工学 光物性物理学, テラヘルツ科学, 超高速分光 半導体量子工学
2017 | 国内講演発表 | 336087 | 886585 | 0 | 2018-02-01T06:37:31 |  |  | 326977 | 国内講演発表 | 日本語 | [6 empty] | 吉田 啓佑, 宮井 淳平, 盧 翔孟, 南 康夫, 北田 貴弘 | ゲルマニウムを使った高指数面基板上ガリウムヒ素系薄膜の副格子交換エピタキシー成長 |  |  |  |  | 日本材料学会半導体エレクトロニクス部門委員会 平成29年度第1回講演会・見学会 (平成29年度徳島大学日亜寄附講座研究交流会) |  |  | P1 P1 |  | 20180127 | [13 empty] | 盧 翔孟 南 康夫 北田 貴弘 | 特任助教 特任准教授 特任教授 | 大学院社会産業理工学研究部.理工学域.ナノマテリアルテクノロジー(日亜) 大学院社会産業理工学研究部.理工学域.ナノマテリアルテクノロジー(日亜) 大学院社会産業理工学研究部.理工学域.ナノマテリアルテクノロジー(日亜) | 半導体量子工学 光物性物理学, テラヘルツ科学, 超高速分光 半導体量子工学
2017 | 国内講演発表 | 336091 | 886582 | 0 | 2018-02-01T06:35:57 |  |  | 326977 | 国内講演発表 | 日本語 | [6 empty] | 小楠 洸太朗, 南 康夫, 盧 翔孟, 熊谷 直人, 森田 健, 北田 貴弘 | テラヘルツLEDを実現するガリウムヒ素系結合共振器の室温赤外二波長レーザ発振 |  |  |  |  | 日本材料学会半導体エレクトロニクス部門委員会 平成29年度第1回講演会・見学会 (平成29年度徳島大学日亜寄附講座研究交流会) |  |  | P2 P2 |  | 20180127 | [13 empty] | 盧 翔孟 南 康夫 北田 貴弘 | 特任助教 特任准教授 特任教授 | 大学院社会産業理工学研究部.理工学域.ナノマテリアルテクノロジー(日亜) 大学院社会産業理工学研究部.理工学域.ナノマテリアルテクノロジー(日亜) 大学院社会産業理工学研究部.理工学域.ナノマテリアルテクノロジー(日亜) | 半導体量子工学 光物性物理学, テラヘルツ科学, 超高速分光 半導体量子工学
2017 | 国内講演発表 | 337018 | 894398 | 0 | 2018-03-22T01:54:03 |  |  | 326977 | 国内講演発表 | 日本語 | [6 empty] | 盧 翔孟, 南 康夫, 熊谷 直人, 森田 健, 北田 貴弘 | InGaAs量子井戸を活性層とする結合共振器への電流注入によるニ波長レーザの温度特性 |  |  |  |  | 第65回応用物理学会春季学術講演会 |  |  | 19p-C301-11 19p-C301-11 | 東京 | 20180319 | [13 empty] | 盧 翔孟 南 康夫 北田 貴弘 | 特任助教 特任准教授 特任教授 | 大学院社会産業理工学研究部.理工学域.ナノマテリアルテクノロジー(日亜) 大学院社会産業理工学研究部.理工学域.ナノマテリアルテクノロジー(日亜) 大学院社会産業理工学研究部.理工学域.ナノマテリアルテクノロジー(日亜) | 半導体量子工学 光物性物理学, テラヘルツ科学, 超高速分光 半導体量子工学
2017 | 国内講演発表 | 337019 | 894394 | 0 | 2018-03-22T01:50:06 |  |  | 326977 | 国内講演発表 | 日本語 | [6 empty] | 南 康夫, 盧 翔孟, 熊谷 直人, 森田 健, 北田 貴弘 | InGaAs量子井戸をもつGaAs結合共振器からの電流注入による室温での2波長レーザーの時間特性 |  |  |  |  | 第65回応用物理学会春季学術講演会 |  |  | 20p-A402-12 20p-A402-12 | 東京 | 20180320 | [13 empty] | 盧 翔孟 南 康夫 北田 貴弘 | 特任助教 特任准教授 特任教授 | 大学院社会産業理工学研究部.理工学域.ナノマテリアルテクノロジー(日亜) 大学院社会産業理工学研究部.理工学域.ナノマテリアルテクノロジー(日亜) 大学院社会産業理工学研究部.理工学域.ナノマテリアルテクノロジー(日亜) | 半導体量子工学 光物性物理学, テラヘルツ科学, 超高速分光 半導体量子工学
2017 | 国内講演発表 | 337020 | 894397 | 0 | 2018-03-22T01:53:39 |  |  | 326977 | 国内講演発表 | 日本語 | [6 empty] | 川口 晃平, 深澤 俊樹, 北田 貴弘, 石谷 善博, 森田 健 | 波長切り出し系を利用した通信波長帯スピン時空間ダイナミクス計測 |  |  |  |  | 第65回応用物理学会春季学術講演会 |  |  | 20p-D104-6 20p-D104-6 | 東京 | 20180320 | [13 empty] | 北田 貴弘 | 特任教授 | 大学院社会産業理工学研究部.理工学域.ナノマテリアルテクノロジー(日亜) | 半導体量子工学
2017 | その他・研究会 | 336251 | 887788 | 0 | 2018-02-13T01:31:58 |  |  | 326977 | その他·研究会 | 日本語 | [6 empty] | 南 康夫, 盧 翔孟, 熊谷 直人, 森田 健, 北田 貴弘 | GaAs系の多層膜結合共振器を使ったテラヘルツLEDの研究開発 |  |  |  |  | LED総合フォーラム2018 in 徳島 |  | P-4 | 83 88 |  | 20180212 | [13 empty] | 盧 翔孟 南 康夫 北田 貴弘 | 特任助教 特任准教授 特任教授 | 大学院社会産業理工学研究部.理工学域.ナノマテリアルテクノロジー(日亜) 大学院社会産業理工学研究部.理工学域.ナノマテリアルテクノロジー(日亜) 大学院社会産業理工学研究部.理工学域.ナノマテリアルテクノロジー(日亜) | 半導体量子工学 光物性物理学, テラヘルツ科学, 超高速分光 半導体量子工学
2017 | その他・研究会 | 338793 | 956326 | 0 | 2019-08-18T08:32:36 |  |  | 10803 | その他·研究会 | 日本語 |  | Peer Review | 研究 |  |  |  | 原口 雅宣, 北田 貴弘, 永瀬 雅夫, 安井 武史, 木内 陽介, 宮脇 克行, 髙橋 章, 岡久 稔也 | LEDライフイノベーション総合プラットフォーム推進事業におけるテラヘルツLED応用基盤技術に関する取り組み |  |  |  |  | LED総合フォーラム2018in徳島 |  |  | P-2 P-2 | 徳島 | 20180212 | [11 empty] | 徳島グランヴィリオホテル, ポスター発表, P-2 |  | 原口 雅宣 宮脇 克行 永瀬 雅夫 髙橋 章 安井 武史 岡久 稔也 北田 貴弘 | 教授 准教授 教授 教授 教授 特任教授 特任教授 | 理工学部.理工学科.光システムコース.光機能材料講座 生物資源産業学部.生物資源産業学科.生物生産システムコース 理工学部.理工学科.電気電子システムコース.物性デバイス講座 大学院医歯薬学研究部.医学域.栄養科学部門.医科栄養学系.予防環境栄養学 理工学部.理工学科.機械科学コース.生産工学講座 大学院医歯薬学研究部.医学域.連携研究部門(医学域).寄附講座系(医学域).地域総合医療学 大学院社会産業理工学研究部.理工学域.ナノマテリアルテクノロジー(日亜) | 微小光学, ナノフォトニクス, プラズモニクス量子光学 分子生物学 半導体デバイス物性 栄養学, 生理学, 細菌感染症学 知的テラヘルツ計測生体医用光学応用光学応用光学 医学 半導体量子工学

## 2018年度(平成30年度)
YEAR | KIND | EID | EOID | MAPTO | MTIME | DATE_FROM | DATE_TO | OWNER | 種別 | 言語 | 招待 | 審査 | カテゴリ | 共著種別 | 学究種別 | 組織 | 著者 | 題名 | 副題 | 要約 | キーワード | 発行所 | 誌名 | 巻 | 号 | 頁 | 都市 | 年月日 | URL | DOI | PMID | CRID | NAID | WOS | Scopus | 機関リポジトリ | 評価値 | 被引用数 | 指導教員 | 備考 | Scopus.eid | 教員名 | 職位(当時) | 所属(当時) | 専門分野
2018 | 学術論文 (審査論文) | 348362 | 941524 | 0 | 2019-03-23T11:42:28 |  |  | 326977 | 学術論文 | 英語 |  |  |  | 国内共著 |  |  | I. Katayama, H. Kawakami, T. Hagiwara, Y. Arashida, 南 康夫, L.-W. Nien, O. S. Handegard, T. Nagao, M. Kitajima, J. Takeda | Terahertz-field-induced carrier generation in Bi1-xSbx Dirac electron systems |  | Terahertz-field-induced carrier generation processes were investigated in Dirac electron systems, single-crystalline bismuth antimony alloy thin films (Bi1-xSbx; 0x0.16). This investigation was performed by precisely tuning, via the substituent ratio x, the band structure of the films from that associated with a semimetal to that characteristic of a narrow-gap semiconductor. Terahertz-field-induced absorption was clearly observed within a few picoseconds after the terahertz pump-pulse illumination of Bi1-xSbx semimetal and semiconductor samples. The field-strength dependence of the induced absorption was compared with the calculated Zener tunneling probability in the Dirac-like band dispersion. Through this comparison, the mechanism of the induced absorption was attributed to the carrier generation via the terahertz-field-induced Zener tunneling. The tunneling occurred in subpicosecond timescales even at room temperature, demonstrating that Bi1-xSbx thin films are promising for future high-speed electronics and the investigation of universal ultrafast tunneling dynamics. |  |  | Physical Review B(2469-9969)[2469-9969] | 98 |  | 214302 214302 |  | 20181203 |  | 10.1103/PhysRevB.98.214302 |  |  |  |  | 2-s2.0-85057612283 | [5 empty] | 2-s2.0-85057612283 | 南 康夫 | 特任准教授 | 大学院社会産業理工学研究部.理工学域.ナノマテリアルテクノロジー(日亜) | 光物性物理学, テラヘルツ科学, 超高速分光
2018 | 国際会議 | 339492 | 948363 | 0 | 2019-06-17T06:22:27 |  |  | 326977 | 国際会議 | 英語 |  |  |  | 国内共著 |  |  | 南 康夫, Thang Duy Dao, Tadaaki Nagao, Masahiro Kitajima, Jun Takeda, Ikufumi Katayama | Carrier Multiplication in Bismuth Investigated with Intense THz pump-THz Probe Spectroscopy |  |  |  |  | The Conference on Lasers and Electro-Optics (CLEO 2018) |  |  | SM3A.5 SM3A.5 | San Jose, California, USA | 20180514 | [6 empty] | 2-s2.0-85052557051 | [5 empty] | 2-s2.0-85052557051 | 南 康夫 | 特任准教授 | 大学院社会産業理工学研究部.理工学域.ナノマテリアルテクノロジー(日亜) | 光物性物理学, テラヘルツ科学, 超高速分光
2018 | 国際会議 | 339494 | 948365 | 0 | 2019-06-17T06:29:36 |  |  | 326977 | 国際会議 | 英語 |  |  |  | 国内共著 |  |  | 南 康夫, 盧 翔孟, 熊谷 直人, 森田 健, 北田 貴弘 | Simultaneous Oscillation of Two-Color Laser Lights from a GaAs/AlGaAs Coupled Multilayer Cavity |  |  |  |  | The Conference on Lasers and Electro-Optics (CLEO 2018) |  |  | JTu2A.20 JTu2A.20 | San Jose, California, USA | 20180515 | [6 empty] | 2-s2.0-85052600173 | [5 empty] | 2-s2.0-85052600173 | 盧 翔孟 南 康夫 北田 貴弘 | 特任助教 特任准教授 特任教授 | 大学院社会産業理工学研究部.理工学域.ナノマテリアルテクノロジー(日亜) 大学院社会産業理工学研究部.理工学域.ナノマテリアルテクノロジー(日亜) 大学院社会産業理工学研究部.理工学域.ナノマテリアルテクノロジー(日亜) | 半導体量子工学 光物性物理学, テラヘルツ科学, 超高速分光 半導体量子工学
2018 | 国際会議 | 339711 | 907834 | 0 | 2018-06-04T05:29:23 |  |  | 326977 | 国際会議 | 英語 | [6 empty] | 盧 翔孟, 南 康夫, 熊谷 直人, 森田 健, 北田 貴弘 | Temperature Tuning of Two-Color Lasing Using a Coupled GaAs/AlGaAs Multilayer Cavity by Current Injection |  |  |  |  | The Compound Semiconductor Week 2018 (CSW2018), |  |  | We2A2.4 We2A2.4 | Massachusetts Institute of Technology Cambridge, MA, USA, | 20180530 | [13 empty] | 盧 翔孟 南 康夫 北田 貴弘 | 特任助教 特任准教授 特任教授 | 大学院社会産業理工学研究部.理工学域.ナノマテリアルテクノロジー(日亜) 大学院社会産業理工学研究部.理工学域.ナノマテリアルテクノロジー(日亜) 大学院社会産業理工学研究部.理工学域.ナノマテリアルテクノロジー(日亜) | 半導体量子工学 光物性物理学, テラヘルツ科学, 超高速分光 半導体量子工学
2018 | 国際会議 | 345574 | 924717 | 0 | 2018-09-10T04:28:04 |  |  | 326977 | 国際会議 | 英語 | [5 empty] | 大学院社会産業理工学研究部.理工学域.ナノマテリアルテクノロジー(日亜) | 盧 翔孟, 南 康夫, 北田 貴弘 | Sublattice Reversal in GaAs/Ge/GaAs and AlAs/Ge/AlAs Heterostructures Grown on (113)A and (113)B GaAs Substrates |  |  |  |  | 20th International Conference on Molecular Beam Epitaxy(ICMBE 2018) |  | Th-C4-1 |  | Shanghai, China | 20180906 | [13 empty] | 盧 翔孟 南 康夫 北田 貴弘 | 特任助教 特任准教授 特任教授 | 大学院社会産業理工学研究部.理工学域.ナノマテリアルテクノロジー(日亜) 大学院社会産業理工学研究部.理工学域.ナノマテリアルテクノロジー(日亜) 大学院社会産業理工学研究部.理工学域.ナノマテリアルテクノロジー(日亜) | 半導体量子工学 光物性物理学, テラヘルツ科学, 超高速分光 半導体量子工学
2018 | 国際会議 | 345685 | 925147 | 0 | 2018-09-14T07:05:28 |  |  | 326977 | 国際会議 | 英語 | 招待 | [5 empty] | Takeda Jun, Yoshioka Katsumasa, 南 康夫, Arashida Yusuke, Katayama Ikufumi | THz-Field-Driven Electron Tunneling on the Nanoscale, Oral (Invited) |  |  |  |  | 2018 43rd International Conference on Infrared, Millimeter and Terahertz Waves(IRMMW-THz 2018) |  | Th-P1-1b-3 |  | 名古屋 | 20180913 | [13 empty] | 南 康夫 | 特任准教授 | 大学院社会産業理工学研究部.理工学域.ナノマテリアルテクノロジー(日亜) | 光物性物理学, テラヘルツ科学, 超高速分光
2018 | 国際会議 | 350325 | 945231 | 0 | 2019-05-10T01:36:10 |  |  | 326977 | 国際会議 | 英語 |  |  | 研究 |  |  |  | N. Hasegawa, M. Nishikino, M. Ishino, D. Thanh-Hung, 南 康夫, M. Baba, T. Kawachi, T. Suemoto | Study of the laser ablation process of metals by using the soft x-ray laser |  |  |  |  | 16th International Conference on X-Ray Lasers |  |  |  | Prague, Czech Republic | 20181009 | [13 empty] | 南 康夫 | 特任准教授 | 大学院社会産業理工学研究部.理工学域.ナノマテリアルテクノロジー(日亜) | 光物性物理学, テラヘルツ科学, 超高速分光
2018 | 国際会議 | 346933 | 929003 | 0 | 2018-10-25T03:04:58 |  |  | 326977 | 国際会議 | 英語 | [6 empty] | 南 康夫, 盧 翔孟, 熊谷 直人, 森田 健, 北田 貴弘 | Time Resolved Measurement of Two-Color Laser Lights Emitted from a GaAs/AlGaAs Coupled Multilayer Cavity |  |  |  |  | 23rd Microoptics Conference (MOC 2018) |  | H-4 |  | Taipei, Taiwan, | 20181014 | [13 empty] | 盧 翔孟 南 康夫 北田 貴弘 | 特任助教 特任准教授 特任教授 | 大学院社会産業理工学研究部.理工学域.ナノマテリアルテクノロジー(日亜) 大学院社会産業理工学研究部.理工学域.ナノマテリアルテクノロジー(日亜) 大学院社会産業理工学研究部.理工学域.ナノマテリアルテクノロジー(日亜) | 半導体量子工学 光物性物理学, テラヘルツ科学, 超高速分光 半導体量子工学
2018 | 国内講演発表 | 341570 | 917224 | 0 | 2018-08-06T10:18:24 |  |  | 326977 | 国内講演発表 | 日本語 | [6 empty] | 南 康夫, 片山 郁文, 武田 淳, 末元 徹 | 超イオン伝導体のイオンの振動モードと伝導モードの超高速制御 |  |  |  |  | 超音波研究会(第63回音波と物性討論会), 電子情報通信学会技術研究報告(信学技法, IEICE Technical Report) | 118 | 167 | 23 26 | 京都 | 20180731 | [13 empty] | 南 康夫 | 特任准教授 | 大学院社会産業理工学研究部.理工学域.ナノマテリアルテクノロジー(日亜) | 光物性物理学, テラヘルツ科学, 超高速分光
2018 | 国内講演発表 | 341915 | 917196 | 0 | 2018-08-06T07:38:50 |  |  | 326977 | 国内講演発表 | 日本語 | [6 empty] | 小楠 洸太朗, 南 康夫, 盧 翔孟, 熊谷 直人, 森田 健, 北田 貴弘 | GaAs/AlGaAs結合共振器による二波長面発光レーザの時間分解スペクトル測定 |  |  |  |  | 2018年度 応用物理・物理系学会 中国四国支部 合同学術講演会 | Fa-5 |  | 98 98 | 東広島市 | 20180804 | [13 empty] | 盧 翔孟 南 康夫 北田 貴弘 | 特任助教 特任准教授 特任教授 | 大学院社会産業理工学研究部.理工学域.ナノマテリアルテクノロジー(日亜) 大学院社会産業理工学研究部.理工学域.ナノマテリアルテクノロジー(日亜) 大学院社会産業理工学研究部.理工学域.ナノマテリアルテクノロジー(日亜) | 半導体量子工学 光物性物理学, テラヘルツ科学, 超高速分光 半導体量子工学
2018 | 国内講演発表 | 345878 | 925146 | 0 | 2018-09-14T07:02:26 |  |  | 326977 | 国内講演発表 | 日本語 | 依頼 | [5 empty] | 北田 貴弘, 盧 翔孟, 南 康夫, 熊谷 直人, 森田 健 | 半導体多層膜結合共振器による赤外二波長レーザー発振 |  |  |  |  | 2018年電子情報通信学会ソサイエティ大会 |  | C-4-19 |  | 金沢市 | 20180913 | [13 empty] | 盧 翔孟 南 康夫 北田 貴弘 | 特任助教 特任准教授 特任教授 | 大学院社会産業理工学研究部.理工学域.ナノマテリアルテクノロジー(日亜) 大学院社会産業理工学研究部.理工学域.ナノマテリアルテクノロジー(日亜) 大学院社会産業理工学研究部.理工学域.ナノマテリアルテクノロジー(日亜) | 半導体量子工学 光物性物理学, テラヘルツ科学, 超高速分光 半導体量子工学
2018 | 国内講演発表 | 346236 | 926297 | 0 | 2018-09-25T06:44:03 |  |  | 326977 | 国内講演発表 | 日本語 | [6 empty] | 小楠 洸太朗, 南 康夫, 盧 翔孟, 熊谷 直人, 森田 健, 北田 貴弘 | GaAs/AlGaAs多層膜結合共振器への電流注入による二波長発振の動的振る舞いの温度依存性 |  |  |  |  | 2018年 第79回 応用物理学会秋季学術講演会 |  |  | 18a-232-6 18a-232-6 | 名古屋市 | 20180918 | [13 empty] | 盧 翔孟 南 康夫 北田 貴弘 | 特任助教 特任准教授 特任教授 | 大学院社会産業理工学研究部.理工学域.ナノマテリアルテクノロジー(日亜) 大学院社会産業理工学研究部.理工学域.ナノマテリアルテクノロジー(日亜) 大学院社会産業理工学研究部.理工学域.ナノマテリアルテクノロジー(日亜) | 半導体量子工学 光物性物理学, テラヘルツ科学, 超高速分光 半導体量子工学
2018 | 国内講演発表 | 346243 | 926298 | 0 | 2018-09-25T06:45:26 |  |  | 326977 | 国内講演発表 | 日本語 | [6 empty] | 盧 翔孟, 南 康夫, 北田 貴弘 | MBEによる(113)A GaAs基板上におけるAlAs/Ge/AlAsヘテロ構造の副格子交換 |  |  |  |  | 2018年 第79回 応用物理学会秋季学術講演会 |  |  | 18p-234B-14 18p-234B-14 | 名古屋市 | 20180918 | [13 empty] | 盧 翔孟 南 康夫 北田 貴弘 | 特任助教 特任准教授 特任教授 | 大学院社会産業理工学研究部.理工学域.ナノマテリアルテクノロジー(日亜) 大学院社会産業理工学研究部.理工学域.ナノマテリアルテクノロジー(日亜) 大学院社会産業理工学研究部.理工学域.ナノマテリアルテクノロジー(日亜) | 半導体量子工学 光物性物理学, テラヘルツ科学, 超高速分光 半導体量子工学
2018 | 国内講演発表 | 346237 | 926295 | 0 | 2018-09-25T06:43:21 |  |  | 326977 | 国内講演発表 | 日本語 | [6 empty] | 川口 晃平, 深澤 俊樹, 志田 博貴, 齋藤 康人, 北田 貴弘, 石谷 善博, 森田 健 | InGaAs量子井戸中の拡散電子スピンに作用する内部有効磁場 |  |  |  |  | 2018年 第79回 応用物理学会秋季学術講演会 |  |  | 21p-131-5 21p-131-5 | 名古屋市 | 20180921 | [13 empty] | 北田 貴弘 | 特任教授 | 大学院社会産業理工学研究部.理工学域.ナノマテリアルテクノロジー(日亜) | 半導体量子工学
2018 | 国内講演発表 | 350326 | 942503 | 0 | 2019-04-04T07:38:36 |  |  | 326977 | 国内講演発表 | 日本語 | 招待 | [5 empty] | 長谷川 登, 錦野 将元, 石野 雅彦, ヂン タンフン, 河内 哲哉, 南 康夫, 馬場 基芳, 末元 徹 | フェムト秒レーザーアブレーションの軟X線時間分解計測 |  |  |  |  | 第35回プラズマ・核融合学会 年会 |  |  | 6Bp01 6Bp01 | 吹田 | 20181206 | [13 empty] | 南 康夫 | 特任准教授 | 大学院社会産業理工学研究部.理工学域.ナノマテリアルテクノロジー(日亜) | 光物性物理学, テラヘルツ科学, 超高速分光
2018 | 国内講演発表 | 348498 | 935976 | 0 | 2018-12-10T05:27:55 |  |  | 326977 | 国内講演発表 | 日本語 | 招待 | [5 empty] | 森田 健, 盧 翔孟, 南 康夫, 熊谷 直人, 北田 貴弘, 井須 俊郎 | 半導体結合共振器を利用したテラヘルツ波発生 |  |  |  |  | テラヘルツ科学の最先端V |  |  | Inv5 Inv5 | 千葉市 | 20181207 | [13 empty] | 盧 翔孟 南 康夫 北田 貴弘 | 特任助教 特任准教授 特任教授 | 大学院社会産業理工学研究部.理工学域.ナノマテリアルテクノロジー(日亜) 大学院社会産業理工学研究部.理工学域.ナノマテリアルテクノロジー(日亜) 大学院社会産業理工学研究部.理工学域.ナノマテリアルテクノロジー(日亜) | 半導体量子工学 光物性物理学, テラヘルツ科学, 超高速分光 半導体量子工学
2018 | 国内講演発表 | 350327 | 942535 | 0 | 2019-04-05T00:58:22 |  |  | 326977 | 国内講演発表 | 日本語 | [6 empty] | 長谷川 登, 錦野 将元, ヂン タンフン, 石野 雅彦, 南 康夫, 馬場 基芳, 末元 徹 | フェムト秒レーザーアブレーションで発生する過渡的な微細構造の観測 |  |  |  |  | レーザー学会学術講演会 第39回年次大会 |  |  |  | 京都 | 20190112 | [13 empty] | 南 康夫 | 特任准教授 | 大学院社会産業理工学研究部.理工学域.ナノマテリアルテクノロジー(日亜) | 光物性物理学, テラヘルツ科学, 超高速分光
2018 | 国内講演発表 | 349322 | 938439 | 0 | 2019-02-05T05:24:45 |  |  | 326977 | 国内講演発表 | 日本語 | [6 empty] | 阿部 広睦, 張 弘翼, 盧 翔孟, 南 康夫, 北田 貴弘 | DBR膜上の低温成長InGaAs量子井戸によるテラヘルツ光伝導スイッチの研究 |  |  |  |  | 平成30年度第5回半導体エレクトロニクス部門委員会 第1回講演会・見学会 |  |  | P15 P15 | 岡山 | 20190202 | [13 empty] | 盧 翔孟 南 康夫 北田 貴弘 | 特任助教 特任准教授 特任教授 | 大学院社会産業理工学研究部.理工学域.ナノマテリアルテクノロジー(日亜) 大学院社会産業理工学研究部.理工学域.ナノマテリアルテクノロジー(日亜) 大学院社会産業理工学研究部.理工学域.ナノマテリアルテクノロジー(日亜) | 半導体量子工学 光物性物理学, テラヘルツ科学, 超高速分光 半導体量子工学
2018 | 国内講演発表 | 349324 | 943691 | 0 | 2019-04-22T05:07:26 |  |  | 326977 | 国内講演発表 | 日本語 | [6 empty] | 髙橋 美沙, 盧 翔孟, 南 康夫, 北田 貴弘 | 量子ドットを活性層とする結合共振器の光励起レーザ発振 |  |  |  |  | 平成30年度第5回半導体エレクトロニクス部門委員会 第1回講演会・見学会 |  |  | P16 P16 | 岡山 | 20190202 | [13 empty] | 盧 翔孟 南 康夫 北田 貴弘 | 特任助教 特任准教授 特任教授 | 大学院社会産業理工学研究部.理工学域.ナノマテリアルテクノロジー(日亜) 大学院社会産業理工学研究部.理工学域.ナノマテリアルテクノロジー(日亜) 大学院社会産業理工学研究部.理工学域.ナノマテリアルテクノロジー(日亜) | 半導体量子工学 光物性物理学, テラヘルツ科学, 超高速分光 半導体量子工学
2018 | 国内講演発表 | 349326 | 943692 | 0 | 2019-04-22T05:08:24 |  |  | 326977 | 国内講演発表 | 日本語 | [6 empty] | 合田 剛史, 盧 翔孟, 南 康夫, 北田 貴弘 | 2つの(113)Bエピウェハの直接接合で作製した半導体結合共振器の電流注入レーザー発振 |  |  |  |  | 平成30年度第5回半導体エレクトロニクス部門委員会 第1回講演会・見学会 |  |  | P17 P17 | 岡山市 | 20190202 | [13 empty] | 盧 翔孟 南 康夫 北田 貴弘 | 特任助教 特任准教授 特任教授 | 大学院社会産業理工学研究部.理工学域.ナノマテリアルテクノロジー(日亜) 大学院社会産業理工学研究部.理工学域.ナノマテリアルテクノロジー(日亜) 大学院社会産業理工学研究部.理工学域.ナノマテリアルテクノロジー(日亜) | 半導体量子工学 光物性物理学, テラヘルツ科学, 超高速分光 半導体量子工学
2018 | 国内講演発表 | 349831 | 940265 | 0 | 2019-03-14T03:00:05 |  |  | 326977 | 国内講演発表 | 日本語 | [6 empty] | 盧 翔孟, 小楠 洸太朗, 髙橋 美沙, 合田 剛史, 熊谷 直人, 森田 健, 南 康夫, 北田 貴弘 | (113)B GaAsウエハ接合で作製したGaAs/AlGaAs多層膜結合共振器への電流注入によるレーザ発振 |  |  |  |  | 2019年 第66回 応用物理学会春季学術講演会 |  |  | 10p-PB4-7 10p-PB4-7 | 東京 | 20190310 | [13 empty] | 盧 翔孟 南 康夫 北田 貴弘 | 特任助教 特任准教授 特任教授 | 大学院社会産業理工学研究部.理工学域.ナノマテリアルテクノロジー(日亜) 大学院社会産業理工学研究部.理工学域.ナノマテリアルテクノロジー(日亜) 大学院社会産業理工学研究部.理工学域.ナノマテリアルテクノロジー(日亜) | 半導体量子工学 光物性物理学, テラヘルツ科学, 超高速分光 半導体量子工学
2018 | 国内講演発表 | 349832 | 940264 | 0 | 2019-03-14T02:59:37 |  |  | 326977 | 国内講演発表 | 日本語 | [6 empty] | 熊谷 直人, 盧 翔孟, 南 康夫, 北田 貴弘 | 高速キャリア緩和InAs 量子ドット積層構造の面内光電流スペクトルの温度依存性 |  |  |  |  | 2019年 第66回 応用物理学会春季学術講演会 |  |  | 11p-PA4-5 11p-PA4-5 | 東京 | 20190311 | [13 empty] | 盧 翔孟 南 康夫 北田 貴弘 | 特任助教 特任准教授 特任教授 | 大学院社会産業理工学研究部.理工学域.ナノマテリアルテクノロジー(日亜) 大学院社会産業理工学研究部.理工学域.ナノマテリアルテクノロジー(日亜) 大学院社会産業理工学研究部.理工学域.ナノマテリアルテクノロジー(日亜) | 半導体量子工学 光物性物理学, テラヘルツ科学, 超高速分光 半導体量子工学
2018 | 国内講演発表 | 349833 | 940269 | 0 | 2019-03-14T05:04:15 |  |  | 326977 | 国内講演発表 | 日本語 | [6 empty] | 中山 政裕, 菅野 裕吾, 石谷 善博, 北田 貴弘, 森田 健 | 小型フーリエ変換赤外分光装置の製作と測定法の確立 |  |  |  |  | 2019年 第66回 応用物理学会春季学術講演会 |  |  | 11p-PA7-25 11p-PA7-25 | 東京 | 20190311 | [13 empty] | 北田 貴弘 | 特任教授 | 大学院社会産業理工学研究部.理工学域.ナノマテリアルテクノロジー(日亜) | 半導体量子工学
2018 | 国内講演発表 | 363389 | 973429 | 0 | 2020-03-09T02:47:47 |  |  | 326977 | 国内講演発表 | 日本語 | [6 empty] | 志田 博貴, 川口 晃平, 高澤 一朗太, 齋藤 康人, 北田 貴弘, 好田 誠, 石谷 善博, 森田 健 | 空間スキャン法によるInGaAs量子井戸スピン軌道相互作用係数の導出 |  |  |  |  | 2019年 第66回 応用物理学会春季学術講演会 |  |  | 12a-M101-8 12a-M101-8 | 東京 | 20190312 | [13 empty] | 北田 貴弘 | 特任教授 | 大学院社会産業理工学研究部.理工学域.ナノマテリアルテクノロジー(日亜) | 半導体量子工学
2018 | その他・研究会 | 349627 | 939453 | 0 | 2019-02-26T05:28:49 |  |  | 326977 | その他·研究会 | 日本語 | [6 empty] | 南 康夫, 盧 翔孟, 熊谷 直人, 森田 健, 北田 貴弘 | GaAs系の多層膜結合共振器を使ったテラヘルツLEDの作製を目指した基礎的研究 |  |  |  |  | LED総合フォーラム2019 in 徳島 |  | P-16 | 89 92 |  | 20190223 | [13 empty] | 盧 翔孟 南 康夫 北田 貴弘 | 特任助教 特任准教授 特任教授 | 大学院社会産業理工学研究部.理工学域.ナノマテリアルテクノロジー(日亜) 大学院社会産業理工学研究部.理工学域.ナノマテリアルテクノロジー(日亜) 大学院社会産業理工学研究部.理工学域.ナノマテリアルテクノロジー(日亜) | 半導体量子工学 光物性物理学, テラヘルツ科学, 超高速分光 半導体量子工学
2018 | その他・研究会 | 357247 | 957535 | 0 | 2019-08-20T08:27:22 |  |  | 10800 | その他·研究会 | 日本語 |  |  |  | 学内共著 |  |  | 原口 雅宣, 北田 貴弘, 永瀬 雅夫, 安井 武史, 木内 陽介, 宮脇 克行, 髙橋 章, 岡久 稔也 | LEDライフイノベーション総合プラットフォーム推進事業の取り組み |  |  |  |  | LED総合フォーラム2019in徳島 |  |  | P-2 P-2 | 徳島 | 20190223 | [13 empty] | 原口 雅宣 宮脇 克行 永瀬 雅夫 髙橋 章 安井 武史 岡久 稔也 北田 貴弘 | 教授 准教授 教授 教授 教授 特任教授 特任教授 | 理工学部.理工学科.光システムコース.光機能材料講座 生物資源産業学部.生物資源産業学科.生物生産システムコース 理工学部.理工学科.電気電子システムコース.物性デバイス講座 大学院医歯薬学研究部.医学域.栄養科学部門.医科栄養学系.予防環境栄養学 理工学部.理工学科.機械科学コース.生産工学講座 大学院医歯薬学研究部.医学域.連携研究部門(医学域).寄附講座系(医学域).地域総合医療学 大学院社会産業理工学研究部.理工学域.ナノマテリアルテクノロジー(日亜) | 微小光学, ナノフォトニクス, プラズモニクス量子光学 分子生物学 半導体デバイス物性 栄養学, 生理学, 細菌感染症学 知的テラヘルツ計測生体医用光学応用光学応用光学 医学 半導体量子工学

## 2019年度(平成31(令和元)年度)
YEAR | KIND | EID | EOID | MAPTO | MTIME | DATE_FROM | DATE_TO | OWNER | 種別 | 言語 | 招待 | 審査 | カテゴリ | 共著種別 | 学究種別 | 組織 | 著者 | 題名 | 副題 | 要約 | キーワード | 発行所 | 誌名 | 巻 | 号 | 頁 | 都市 | 年月日 | URL | DOI | PMID | CRID | NAID | WOS | Scopus | 機関リポジトリ | 評価値 | 被引用数 | 指導教員 | 備考 | Scopus.eid | 教員名 | 職位(当時) | 所属(当時) | 専門分野
2019 | 学術論文 (審査論文) | 349464 | 941443 | 0 | 2019-03-22T10:52:13 |  |  | 326977 | 学術論文 | 英語 | [5 empty] | 大学院社会産業理工学研究部.理工学域.ナノマテリアルテクノロジー(日亜) | 盧 翔孟, 南 康夫, 北田 貴弘 | Sublattice reversal in GaAs/Ge/GaAs and AlAs/Ge/AlAs heterostructures grown on (113)A and (113)B GaAs substrates |  | GaAs/Ge/GaAs and AlAs/Ge/AlAs heterostructures were grown both on (113)B and (113)A GaAs substrates by molecular beam epitaxy. Sublattice reversal in these heterostructures were identified by comparing the anisotropic etching profile of the epitaxy sample with that for reference (113)B and (113)A GaAs substrates. Sublattice reversal in GaAs/Ge/GaAs heterostructures was achieved on (113)B GaAs substrate. On the other hand, sublattice reversal on (113)A GaAs substrate was obtained by using AlAs/Ge/AlAs heterostructures. | Molecular beam epitaxy, Sublattice reversal, GaAs/Ge/GaAs, AlAs/Ge/AlAs, Heterostructures, (113)A and (113)B GaAs |  | Journal of Crystal Growth(0022-0248)[0022-0248] | 512 |  | 74 77 |  | 20190415 |  | 10.1016/j.jcrysgro.2019.02.010 | [9 empty] | Available online 6 February 2019. | 2-s2.0-85061305010 | 盧 翔孟 南 康夫 北田 貴弘 | 特任助教 特任准教授 特任教授 | 大学院社会産業理工学研究部.理工学域.ナノマテリアルテクノロジー(日亜) 大学院社会産業理工学研究部.理工学域.ナノマテリアルテクノロジー(日亜) 大学院社会産業理工学研究部.理工学域.ナノマテリアルテクノロジー(日亜) | 半導体量子工学 光物性物理学, テラヘルツ科学, 超高速分光 半導体量子工学
2019 | 学術論文 (審査論文) | 352751 | 962957 | 0 | 2019-09-10T09:04:29 |  |  | 326977 | 学術論文 | 英語 | [6 empty] | 森田 健, A. Okumura, H. Takaiwa, I Takazawa, T. Oda, 北田 貴弘, M. Kohda, Y. Ishitani | Temperature and laser energy dependence of the electron g-factor in intrinsic InGaAs/InAlAs multiple quantum wells |  | Temperature and laser energy dependencies of electron g-factors are investigated for the conduction band of In0.53Ga0.47As/In0.52Al0.48As quantum wells using the time-resolved Faraday rotation (TRFR) technique. We found that in- and out-plane g-factors are ~-3.20 and ~-3.50 at a temperature of 5K for the 12-nm wide quantum wells in a tilted sample configuration of the TRFR measurement. A comparison between the experiment and the eight-band Kane model calculation shows that the thermal distribution and dilatational change of the energy gap play an important role in explaining the temperature dependence of optically measured g-factors. We also found that the measured g-factor is influenced by the laser wavelength, which clearly shows that detection energy is the one of the significant factors for determining the optically measured g-factor.We thank R. Kurosawa, H. Tatematsu, S. Iba, T. Isu, and Y. Ohno for fruitful discussions. This work was partially supported by the Japan Society for the Promotion of Science (JSPS) (Grant Nos. 26390074, 17H02795, and 15H02099), the Basic Science Research Projects of Sumitomo Foundation, and the Murata Science Foundation. |  |  | Applied Physics Letters(0003-6951)[0003-6951] | 115 |  | 012404 012404 |  | 20190702 |  | 10.1063/1.5100343 | [9 empty] | Published Online: 02 July 2019 Accepted: June 2019 | 2-s2.0-85068450083 | 北田 貴弘 | 特任教授 | 大学院社会産業理工学研究部.理工学域.ナノマテリアルテクノロジー(日亜) | 半導体量子工学
2019 | 学術論文 (審査論文) | 352877 | 957814 | 0 | 2019-08-20T11:10:06 |  |  | 326977 | 学術論文 | 英語 | [5 empty] | 大学院社会産業理工学研究部.理工学域.ナノマテリアルテクノロジー(日亜) | 南 康夫, Kotaro Ogusu, 盧 翔孟, 熊谷 直人, 森田 健, 北田 貴弘 | Time-resolved measurements of two-color laser light emitted from GaAs/AlGaAs-coupled multilayer cavity |  | We measured the two-color laser oscillation from a GaAs/AlGaAs-coupled multilayer cavity at 18 °C42 °C using current injection. We confirmed simultaneous lasing by detecting the sum frequency generation signal generated by the two-color laser light, and performed time-resolved measurement using a streak camera with a spectrometer. From the observed time transient of the spectra at various temperatures, it is clarified that the temperature change of the device, induced by current injection, modulates the effective cavity length. Therefore, the temperature control of the device is a key factor in stable two-color lasing and THz wave generation. |  |  | Japanese Journal of Applied Physics(1347-4065)[1347-4065] | 58 | SJ | SJJC03 SJJC03 |  | 20190709 |  | 10.7567/1347-4065/ab238c | [9 empty] | Published 9 July 2019 | 2-s2.0-85072824331 | 盧 翔孟 南 康夫 北田 貴弘 | 特任助教 特任准教授 特任教授 | 大学院社会産業理工学研究部.理工学域.ナノマテリアルテクノロジー(日亜) 大学院社会産業理工学研究部.理工学域.ナノマテリアルテクノロジー(日亜) 大学院社会産業理工学研究部.理工学域.ナノマテリアルテクノロジー(日亜) | 半導体量子工学 光物性物理学, テラヘルツ科学, 超高速分光 半導体量子工学
2019 | 学術論文 (審査論文) | 360835 | 978662 | 0 | 2020-04-21T11:32:00 |  |  | 326977 | 学術論文 | 英語 | [6 empty] | Kohei Kawaguchi, Toshiki Fukasawa, Ichirota Takazawa, Hiroki Shida, Yasuhito Saito, Daisuke Iizasa, Takahito Saito, 北田 貴弘, Yoshihiro Ishitani, Makoto Kohda, 森田 健 | Transient diffusive spin dynamics in intrinsic InGaAs/InAlAs multiple quantum wells |  | Spatial and temporal diffusive spin dynamics in the transient regime for 10-nm-wide InGaAs/InAlAs quantum wells were investigated using time-resolved optical Kerr rotation (TRKR) microscopy. The transient regime of diffusive spin dynamics is a specific regime which appears after local excitation but before the formation of a spin mode. In this regime, the spin precession frequency induced by the spinorbit (SO) magnetic field decreases with time since the diffusive velocity decreases as the distribution of spins expands. In this study, by decreasing the spot size of the excitation pulse, we examined the spin dynamics in the transient regime. We carefully analyzed the TRKR signals using time-dependent frequency equations established by Kohda et al. [Appl. Phys. Lett. 107, 172402 (2015)]. All the TRKR signals could be well reproduced by the time-dependent frequency equations. Our analysis reveals that the spin precession frequencies arising from the SO interaction gradually decrease with time, and they allowed the extraction of the Rashba and Dresselhaus SO parameters. We revealed that SO parameters can be extracted accurately via scanning measurements in the diffusive motion of local spin excitation even in the time periods before the appearance of the spin mode.We thank R. Kurosawa, J. Ishihara, S. Iba, H. Sanada, Y. Ohno, and J. Nitta for the fruitful discussions they engaged in with us. This work was partially supported by the Japan Society for the Promotion of Science (JSPS) (Grants Nos. 26390074, 17H02795, 15H02099, and 15H05854), the Sumitomo Foundation, and the Murata Science Foundation. |  |  | Applied Physics Letters(0003-6951)[0003-6951] | 115 |  | 172406 172406 |  | 20191024 |  | 10.1063/1.5124011 | [9 empty] | Submitted: 09 August 2019 . Accepted: 11 October 2019 . Published Online: 24 October 2019 | 2-s2.0-85074231279 | 北田 貴弘 | 特任教授 | 大学院社会産業理工学研究部.理工学域.ナノマテリアルテクノロジー(日亜) | 半導体量子工学
2019 | 学術論文 (審査論文) | 365264 | 979636 | 0 | 2020-05-11T05:15:53 |  |  | 326977 | 学術論文 | 英語 |  |  |  | 国際共著 |  |  | 南 康夫, Benjamin Ofori-Okai, Prasahnt Sivarajah, Ikufumi Katayama, Jun Takeda, Keith A. Nelson, Tohru Suemoto | Macroscopic ionic flow in a superionic conductor Na+ β-alumina driven by single-cycle terahertz pulses |  | Ionic motion significantly contributes to conductivity in devices such as memory, switches, and rechargeable batteries. In our work, we experimentally demonstrate that intense terahertz electric-field transients can be used to manipulate ions in a superionic conductor, namely Na+β-alumina. The cations trapped in the local potential minima are accelerated using single-cycle terahertz pulses, thereby inducing a macroscopic current flow on a subpicosecond timescale. Our results clearly show that single-cycle terahertz pulses can be used to significantly modulate the nature of superionic conductors and could possibly serve as a basic tool for application in future electronic devices. |  |  | Physical Review Letters(1079-7114)[1079-7114] | 124 |  | 147401 147401 |  | 20200000 |  | 10.1103/PhysRevLett.124.147401 | 32338953 |  |  |  | 2-s2.0-85084170190 | [5 empty] | 2-s2.0-85084170190 | 南 康夫 | 特任准教授 | 大学院社会産業理工学研究部.理工学域.ナノマテリアルテクノロジー(日亜) | 光物性物理学, テラヘルツ科学, 超高速分光
2019 | 学術論文 (審査論文) | 365345 | 998846 | 0 | 2021-01-22T03:14:08 |  |  | 326977 | 学術論文 | 英語 | [6 empty] | Hiroki Shida, Kohei Kawaguchi, Yasuhito Saito, Ichirota Takazawa, Toshiki Fukasawa, Daisuke Iizasa, Takahito Saito, 北田 貴弘, Yoshihiro Ishitani, Makoto Kohda, 森田 健 | Spin-orbit parameters derivation using single-frequency analysis of InGaAs multiple quantum wells in transient spin dynamics regime |  | The deriving method of spinorbit (SO) parameters using a single-frequency analysis was examined in a transient regime of diffusive spin dynamics in InGaAs/InAlAs multiple quantum wells. Transient regime of diffusive spin dynamics is the time regime when the spin precession frequency induced by SO magnetic fields decreases and changes with time. Recently, we have established a method of deriving SO parameters by scanning time-resolved Kerr rotation microscopy in this transient regime [Kawaguchi et al., Appl. Phys. Lett. 115, 172406(2019)] using the time-dependent spin precession frequency analysis. Although reliable SO parameters were derived, time-independentsingle-frequency analysis is still attractive because of its simplicity. In this paper, SO parameters derivation was performed by the singlefrequency analysis comparing the experiment and the Monte Carlo (MC) simulation. The best fit of the simulation to the measurementfor the SO-induced frequency yields the derivation of SO parameters; however, the derived values were different from the reliable SOparameters derived by the time-dependent analysis. This discrepancy arises from a spin relaxation time difference between the experimentand MC simulation. After intentionally adjusting the spin relaxation time of the MC simulation to the experiment, the SO-inducedfrequency obtained by the MC simulation with reliable SO parameters reproduced the experiment well. We found that the spin relaxationtime adjustment of the MC simulation to the experiment is necessary to obtain accurate SO parameters from the single-frequency analysiscomparing the experiment with the MC simulation. |  |  | Journal of Applied Physics(0021-8979)[0021-8979] | 127 |  | 153901 153901 |  | 20200000 |  | 10.1063/5.0002821 | [9 empty] | View Online Export Citation CrossMark Submitted: 28 January 2020 · Accepted: 28 March 2020 · Published Online: 15 April 2020 | 2-s2.0-85083586254 | 北田 貴弘 | 特任教授 | 大学院社会産業理工学研究部.理工学域.ナノマテリアルテクノロジー(日亜) | 半導体量子工学
2019 | 総説・解説 | 355176 | 953970 | 0 | 2019-08-09T04:46:23 |  |  | 326977 | 総説·解説 | 日本語 | [6 empty] | 北田 貴弘, 南 康夫, 盧 翔孟, 熊谷 直人, 森田 健 | 半導体結合共振器による面発光テラヘルツ素子 |  |  |  |  | 光学 | 48 | 7 | 274 280 |  | 20190710 | [13 empty] | 盧 翔孟 南 康夫 北田 貴弘 | 特任助教 特任准教授 特任教授 | 大学院社会産業理工学研究部.理工学域.ナノマテリアルテクノロジー(日亜) 大学院社会産業理工学研究部.理工学域.ナノマテリアルテクノロジー(日亜) 大学院社会産業理工学研究部.理工学域.ナノマテリアルテクノロジー(日亜) | 半導体量子工学 光物性物理学, テラヘルツ科学, 超高速分光 半導体量子工学
2019 | 総説・解説 | 360397 | 988025 | 0 | 2020-08-22T11:37:51 |  |  | 326977 | 総説·解説 | 日本語 |  |  |  | 国内共著 |  |  | 北田 貴弘, 盧 翔孟, 南 康夫, 熊谷 直人, 森田 健 | 高指数面上の副格子交換エピタキシーと面型非線形光デバイス |  |  |  |  | 材料(1880-7488)[1880-7488] | 68 | 10 | 739 744 |  | 20191000 |  | 10.2472/jsms.68.739 |  |  |  |  | 2-s2.0-85077367202 | [5 empty] | 2-s2.0-85077367202 | 南 康夫 北田 貴弘 | 特任准教授 特任教授 | 大学院社会産業理工学研究部.理工学域.ナノマテリアルテクノロジー(日亜) 大学院社会産業理工学研究部.理工学域.ナノマテリアルテクノロジー(日亜) | 光物性物理学, テラヘルツ科学, 超高速分光 半導体量子工学
2019 | 総説・解説 | 360987 | 1090523 | 0 | 2023-09-06T06:06:19 |  |  | 326977 | 総説·解説 | 日本語 | [6 empty] | 片山 郁文, 武田 淳, 南 康夫 | ディラック電子系におけるテラヘルツ電場誘起現象 |  |  |  | アグネ技術センター | 固体物理[0454-4544] | 54 | 11 | 589 599 |  | 20191115 |  |  |  | 1522262180307804672 | [9 empty] | 南 康夫 | 特任准教授 | 大学院社会産業理工学研究部.理工学域.ナノマテリアルテクノロジー(日亜) | 光物性物理学, テラヘルツ科学, 超高速分光
2019 | 総説・解説 | 372313 | 1066833 | 0 | 2023-02-03T06:46:16 |  |  | 326977 | 総説·解説 | 日本語 | [6 empty] | 南 康夫 | テラヘルツ波で超イオン伝導体のイオンを移動 ∼「超高速イオニクス」へ∼ |  |  |  |  | セラミックス | 55 | 11 | 849 849 |  | 20200000 |  |  |  | 1010290617271692417 | [9 empty] | 南 康夫 | 特任准教授 | 大学院社会産業理工学研究部.理工学域.ナノマテリアルテクノロジー(日亜) | 光物性物理学, テラヘルツ科学, 超高速分光
2019 | 総説・解説 | 372314 | 1090533 | 0 | 2023-09-06T06:06:29 |  |  | 326977 | 総説·解説 | 日本語 | [6 empty] | 長谷川 登, 錦野 将元, ヂン タンフン, 石野 雅彦, 南 康夫, 末元 徹 | フェムト秒レーザーアブレーションの軟X線時間分解計測 |  |  |  |  | プラズマ・核融合学会誌(0918-7928)[0918-7928] | 96 | 23 | 83 88 |  | 20200000 |  |  |  | 1520290884440988544 | [9 empty] | 南 康夫 | 特任准教授 | 大学院社会産業理工学研究部.理工学域.ナノマテリアルテクノロジー(日亜) | 光物性物理学, テラヘルツ科学, 超高速分光
2019 | 国際会議 | 359494 | 982251 | 0 | 2020-07-14T06:51:01 |  |  | 326977 | 国際会議 | 英語 |  |  |  | 国際共著 |  |  | 南 康夫, B. Ofori-Okai, P. Sivarajah, I. Katayama, J. Takeda, K. A. Nelson, T. Suemoto | IONIC CURRENT IN SUPERIONIC CONDUCTOR NA+ BETA-ALUMINA INDUCED BY TERAHERTZ ELECTRIC FIELDS |  |  |  |  | 44th International Conference on Infrared, Millimeter, and Terahertz Waves (IRMMW-THz) 2019[2162-2027] |  |  | Mo-Po1-5 Mo-Po1-5 | パリ | 20190902 |  | 10.1109/IRMMW-THz.2019.8873978 |  |  |  |  | 2-s2.0-85074720957 | [5 empty] | 2-s2.0-85074720957 | 南 康夫 | 特任准教授 | 大学院社会産業理工学研究部.理工学域.ナノマテリアルテクノロジー(日亜) | 光物性物理学, テラヘルツ科学, 超高速分光
2019 | 国内講演発表 | 365336 | 986103 | 0 | 2020-08-16T13:13:10 |  |  | 10800 | 国内講演発表 | 日本語 |  | Peer Review | 研究 | 学内共著 |  |  | 原口 雅宣, 北田 貴弘, 永瀬 雅夫, 安井 武史, 木内 陽介, 宮脇 克行, 髙橋 章, 岡久 稔也 | 2019年度におけるLEDライフイノベーション総合プラットフォーム推進事業の取り組み |  |  | LEDライフイノベーション, LED, テラヘルツ |  | LED総合フォーラム2020in徳島 |  |  | 75 76 | オンライン | 20200229 | [13 empty] | 原口 雅宣 宮脇 克行 永瀬 雅夫 髙橋 章 安井 武史 岡久 稔也 北田 貴弘 | 教授 准教授 教授 教授 教授 特任教授 特任教授 | ポストLEDフォトニクス研究所 生物資源産業学部.生物資源産業学科.生物生産システムコース ポストLEDフォトニクス研究所 大学院医歯薬学研究部.医学域.栄養科学部門.医科栄養学系.予防環境栄養学 ポストLEDフォトニクス研究所 大学院医歯薬学研究部.医学域.連携研究部門(医学域).寄附講座系(医学域).地域総合医療学 大学院社会産業理工学研究部.理工学域.ナノマテリアルテクノロジー(日亜) | 微小光学, ナノフォトニクス, プラズモニクス量子光学 分子生物学 半導体デバイス物性 栄養学, 生理学, 細菌感染症学 知的テラヘルツ計測生体医用光学応用光学応用光学 医学 半導体量子工学
2019 | 国内講演発表 | 349834 | 973412 | 0 | 2020-03-09T01:11:04 |  |  | 326977 | 国内講演発表 | 日本語 | [6 empty] | 海津 利行, 北田 貴弘, 南 康夫, 原田 幸弘, 小島 磨, 喜多 隆, 和田 修 | 多重積層InAs/GaAs量子ドットを用いた光伝導アンテナの作製 |  |  |  |  | 2020年 第67回 応用物理学会春季学術講演会 |  |  | 12a-D511-7 12a-D511-7 | 東京 | 20200312 | [13 empty] | 小島 磨 南 康夫 北田 貴弘 | 助教 特任准教授 特任教授 | 大学院社会産業理工学研究部.理工学域.ナノマテリアルテクノロジー(日亜) 大学院社会産業理工学研究部.理工学域.ナノマテリアルテクノロジー(日亜) | 光物性物理学, テラヘルツ科学, 超高速分光 半導体量子工学
2019 | 国内講演発表 | 363381 | 973415 | 0 | 2020-03-09T01:14:57 |  |  | 326977 | 国内講演発表 | 日本語 | [6 empty] | 南 康夫, 阿部 広睦, 盧 翔孟, 熊谷 直人, 北田 貴弘 | 高速キャリア緩和InAs量子ドット積層構造を用いた光伝導アンテナのテラヘルツ波発生特性 |  |  |  |  | 2020年 第67回 応用物理学会春季学術講演会 |  |  | 12p-PA1-3 12p-PA1-3 | 東京 | 20200312 | [13 empty] | 南 康夫 北田 貴弘 | 特任准教授 特任教授 | 大学院社会産業理工学研究部.理工学域.ナノマテリアルテクノロジー(日亜) 大学院社会産業理工学研究部.理工学域.ナノマテリアルテクノロジー(日亜) | 光物性物理学, テラヘルツ科学, 超高速分光 半導体量子工学

## 2020年度(令和2年度)
YEAR | KIND | EID | EOID | MAPTO | MTIME | DATE_FROM | DATE_TO | OWNER | 種別 | 言語 | 招待 | 審査 | カテゴリ | 共著種別 | 学究種別 | 組織 | 著者 | 題名 | 副題 | 要約 | キーワード | 発行所 | 誌名 | 巻 | 号 | 頁 | 都市 | 年月日 | URL | DOI | PMID | CRID | NAID | WOS | Scopus | 機関リポジトリ | 評価値 | 被引用数 | 指導教員 | 備考 | Scopus.eid | 教員名 | 職位(当時) | 所属(当時) | 専門分野
2020 | 学術論文 (審査論文) | 371869 | 995287 | 0 | 2020-11-06T12:30:44 |  |  | 326977 | 学術論文 | 英語 | [6 empty] | 熊谷 直人, 盧 翔孟, 南 康夫, 北田 貴弘, Isu Toshiro | Mobility and activation energy of lateral photocurrent of InAs quantum dot layers with ultrafast carrier relaxation |  | We determined the lateral mobility of photocarriers and activation energy of the photocurrent (PC) in stacked InAs quantum dot (QD) layers with ultrafast carrier relaxation times and 1.5-μm band absorption. Lateral mobility is one of the important parameters in the application of QD layers to photoconductive antennas operating with 1.5-μm gating light for terahertz (THz) wave detection. The activation energy obtained from temperature dependence of PC spectroscopy is important for elucidating the mechanism, and it is an indicator of the temperature range for antenna operation. The dependence of the mobility on the photocarrier density was evaluated from the dependence on the pump power. The mobility sharply increased from 42 cm2/Vs in the dark to 416 cm2/Vs upon laser illumination and then decreased with the increase in the number of generated photocarriers. The broad PC peak from InAs QD layers at around 1400 nm was continuously monitored in the temperature range of 4292 K. The activation energy of the PC from the InAs QD layers was evaluated in the temperature range of 159240 K where the PC significantly increased. In the broad PC peak in the wavelength range of 12001600 nm, the activation energy increased from 48 to 62 meV with the wavelength. The PC observed at lower temperatures was not derived considering the thermal escape of electrons, but it was determined through the Auger process. The InAs QD layer with ultrafast carrier relaxation has considerable potential in photoconductive antenna applications for THz wave detection. |  |  | Physica E: Low-dimensional Systems and Nanostructures(1386-9477)[1386-9477] | 126 |  | 114478 114478 |  | 20201000 |  | 10.1016/j.physe.2020.114478 | [10 empty] | 2-s2.0-85092418278 | 南 康夫 北田 貴弘 | 特任准教授 特任教授 | 大学院社会産業理工学研究部.理工学域.ナノマテリアルテクノロジー(日亜) 大学院社会産業理工学研究部.理工学域.ナノマテリアルテクノロジー(日亜) | 光物性物理学, テラヘルツ科学, 超高速分光 半導体量子工学
2020 | 国内講演発表 | 372315 | 995684 | 0 | 2020-11-10T04:29:05 |  |  | 326977 | 国内講演発表 | 日本語 | [6 empty] | 南 康夫, 片山 郁文, 武田 淳, 末元 徹 | テラヘルツ波照射によるイオン伝導体内の超高速イオン伝導の半定量的解析 |  |  |  |  | 日本物理学会2020年秋季大会 |  |  | 1064 1064 | 熊本(ウェブ) | 20200908 | [13 empty] | 南 康夫 | 特任准教授 | 大学院社会産業理工学研究部.理工学域.ナノマテリアルテクノロジー(日亜) | 光物性物理学, テラヘルツ科学, 超高速分光
2020 | 国内講演発表 | 374507 | 1003294 | 0 | 2021-03-23T07:10:56 |  |  | 315295 | 国内講演発表 | 日本語 | [6 empty] | 南 康夫, 新免 歩, 北田 貴弘, 原田 幸弘, 海津 利行, 小島 磨, 喜多 隆, 和田 修 | 光伝導アンテナ応用へ向けた多重積層InAs/GaAs量子ドットの電気特性評価 |  |  |  |  | 2021年 第68回 応用物理学会春季学術講演会 |  |  | 19p-P05-1 19p-P05-1 | オンライン | 20210319 | [13 empty] | 小島 磨 南 康夫 北田 貴弘 | 助教 特任准教授 特任教授 | 大学院社会産業理工学研究部.理工学域.ナノマテリアルテクノロジー(日亜) 大学院社会産業理工学研究部.理工学域.ナノマテリアルテクノロジー(日亜) | 光物性物理学, テラヘルツ科学, 超高速分光 半導体量子工学
2020 | 国内講演発表 | 374508 | 1003295 | 0 | 2021-03-23T07:12:52 |  |  | 315295 | 国内講演発表 | 日本語 | [6 empty] | 海津 利行, 小濱 一晟, 南 康夫, 北田 貴弘, 原田 幸弘, 小島 磨, 喜多 隆, 和田 修 | 光伝導アンテナ応用へ向けた多重積層InAs/GaAs量子ドットの光学特性評価 |  |  |  |  | 2021年 第68回 応用物理学会春季学術講演会 |  |  | 19a-Z23-3 19a-Z23-3 | オンライン | 20210319 | [13 empty] | 小島 磨 南 康夫 北田 貴弘 | 助教 特任准教授 特任教授 | 大学院社会産業理工学研究部.理工学域.ナノマテリアルテクノロジー(日亜) 大学院社会産業理工学研究部.理工学域.ナノマテリアルテクノロジー(日亜) | 光物性物理学, テラヘルツ科学, 超高速分光 半導体量子工学
2020 | その他・研究会 | 380159 | 1016371 | 0 | 2021-08-23T07:10:12 |  |  | 10800 | その他·研究会 | 日本語 |  |  | 研究 | 学内共著 |  |  | 原口 雅宣, 北田 貴弘, 永瀬 雅夫, 安井 武史, 木内 陽介, 宮脇 克行, 髙橋 章, 岡久 稔也 | 2020年度におけるLEDライフイノベーション総合プラットフォーム推進事業の取り組み |  |  |  |  | LED総合フォーラム2021 in 徳島 |  |  | P-1 P-1 | オンライン | 20210206 | [13 empty] | 原口 雅宣 宮脇 克行 永瀬 雅夫 髙橋 章 安井 武史 岡久 稔也 北田 貴弘 | 教授 准教授 教授 教授 教授 特任教授 特任教授 | ポストLEDフォトニクス研究所 生物資源産業学部.生物資源産業学科.生物生産システムコース ポストLEDフォトニクス研究所 大学院医歯薬学研究部.医学域.栄養科学部門.医科栄養学系.予防環境栄養学 ポストLEDフォトニクス研究所 大学院医歯薬学研究部.医学域.連携研究部門(医学域).寄附講座系(医学域).地域総合医療学 大学院社会産業理工学研究部.理工学域.ナノマテリアルテクノロジー(日亜) | 微小光学, ナノフォトニクス, プラズモニクス量子光学 分子生物学 半導体デバイス物性 栄養学, 生理学, 細菌感染症学 知的テラヘルツ計測生体医用光学応用光学応用光学 医学 半導体量子工学